## Folha 1
NVF010 | m² |  | Isolamento térmico pelo exterior em fachada ventilada de madeira, com painéis de fibras de madeira.
Isolamento térmico pelo exterior em fachada ventilada de parede estrutural de painel de madeira lamelada colada cruzada (CLT), formado por painel rígido de fibras de madeira, de 40 mm de espessura, segundo EN 13171, resistência térmica 1 m²°C/W, condutibilidade térmica 0,039 W/(m°C), densidade 140 kg/m³, colocado topo a topo e fixado mecanicamente com parafusos autoperfurantes para madeira, HBS "ROTHOBLAAS", de 6 mm de diâmetro e 70 mm de comprimento, de aço galvanizado com revestimento de crómio, prévia colocação de anilhas de polipropileno Thermowasher "ROTHOBLAAS", de 65 mm de diâmetro, com tampão de polipropileno para evitar pontes térmicas pontuais na fixação do isolamento em suportes de madeira, (6 ud/m²); e impermeabilização posterior com membrana altamente transpirante, impermeável à água da chuva, de polipropileno, com armadura Traspir 110 "ROTHOBLAAS", de 0,4 mm de espessura e 112 g/m², de 0,02 m de espessura de ar equivalente face à difusão de vapor de água, segundo NP EN 1931, estanquidade à água classe W1 segundo EN 1928, permeabilidade ao ar 0,02 m³/h·m² a 50 Pa, (Euroclasse E de reacção ao fogo, segundo NP EN 13501-1), vedada com fita autocolante Easy Band "ROTHOBLAAS", de polietileno, com adesivo acrílico sem dissolventes, armadura de polietileno e película de separação de papel siliconado, de 0,28 mm de espessura e 50 mm de largura.
Unitário |  | Ud |  | Descrição |  | Rend. |  | Preço unitário | Importância
mt16bab010a |  | m² |  | Painel rígido de fibras de madeira, de 40 mm de espessura, segundo EN 13171, resistência térmica 1 m²°C/W, condutibilidade térmica 0,039 W/(m°C), densidade 140 kg/m³, Euroclasse E de reacção ao fogo segundo NP EN 13501-1. |  | 1.05 |  | 11.21 | 11.77
mt07emr113Cg |  | Ud |  | Parafuso autoperfurante para madeira, HBS "ROTHOBLAAS", de 6 mm de diâmetro e 70 mm de comprimento, de aço galvanizado com revestimento de crómio. |  | 6 |  | 0.15 | 0.9
mt07emr114a |  | Ud |  | Anilha de polipropileno Thermowasher "ROTHOBLAAS", de 65 mm de diâmetro, com tampão de polipropileno para evitar pontes térmicas pontuais na fixação do isolamento em suportes de madeira. |  | 6 |  | 0.48 | 2.88
mt15pdr150ma |  | m² |  | Membrana altamente transpirante, impermeável à água da chuva, de polipropileno, com armadura Traspir 110 "ROTHOBLAAS", de 0,4 mm de espessura e 112 g/m², de 0,02 m de espessura de ar equivalente face à difusão de vapor de água, segundo NP EN 1931, estanquidade à água classe W1 segundo EN 1928, permeabilidade ao ar 0,02 m³/h·m² a 50 Pa, (Euroclasse E de reacção ao fogo, segundo NP EN 13501-1), com resistência aos raios UV de 2 meses, intervalo de temperatura de trabalho de -40 a 80°C, para colocar sob revestimentos com réguas de madeira, sem juntas abertas, fornecida em rolos de 1,50x50 m, segundo NP EN 13859-2. |  | 1.1 |  | 1.83 | 2.01
mt15pdr160g |  | m |  | Fita autocolante Easy Band "ROTHOBLAAS", de polietileno, com adesivo acrílico sem dissolventes, armadura de polietileno e película de separação de papel siliconado, de 0,28 mm de espessura e 50 mm de largura, com resistência aos raios UV, intervalo de temperatura de trabalho de -40 a 100°C, para aplicar em interiores e exteriores, para a fixação e a vedação de lâminas impermeabilizantes e para o controlo do vapor, fornecida em rolos de 25 m de comprimento. |  | 1 |  | 0.95 | 0.95
mo054 |  | h |  | Oficial de 1ª montador de isolamentos. |  | 0.131 |  | 19.38 | 2.54
mo101 |  | h |  | Ajudante de montador de isolamentos. |  | 0.131 |  | 18.4 | 2.41
|  | % |  | Custos directos complementares |  | 2 |  | 23.46 | 0.47
Custo de manutenção decenal: 3,10€ nos primeiros 10 anos. | [7 empty] | Total: | 23.93
Referência e título da norma |  |  |  |  | Aplicabilidade(a) |  | Obrigatoriedade(b) |  |  | Sistema(c)
EN 13171:2012+A1:2015 |  |  |  |  | 1072020 |  | 1072020
Produtos de isolamento térmico para aplicação em edifícios — Produtos manufaturados de fibra de madeira (WF) — Especificação
EN 13859-2:2010 |  |  |  |  | 142011 |  | 142012
Membranas de impermeabilização f lexíveis — Definição e características de barreiras f lexíveis colocadas sob paredes — Parte 2: Barreiras f lexíveis para paredes
(a) Data de entrada em aplicação da norma harmonizada e início do período de coexistência
(b) Data final do período de coexistência / entrada em vigor da marcação CE
(c) Sistema de avaliação e verificação da regularidade do desempenho