## Folha 1
NEQ010 | m² |  | Membrana altamente transpirante, pelo exterior em fachada ventilada.
Membrana altamente transpirante, acrílica, com armadura de poliéster, Traspir EVO UV 210 "ROTHOBLAAS", de 0,3 mm de espessura e 210 g/m², de 0,04 m de espessura de ar equivalente face à difusão de vapor de água, segundo NP EN 1931, estanquidade à água classe W1 segundo EN 1928, permeabilidade ao ar 0,02 m³/h·m² a 50 Pa, Euroclasse B-s1, d0 de reacção ao fogo, segundo NP EN 13501-1. Colocação em obra: com sobreposições, pelo exterior da parede de fachada, sobre o isolamento da fachada ventilada. Inclusive grampos L "ROTHOBLAAS" e fita autocolante Front Band UV "ROTHOBLAAS" para vedação de juntas.
Unitário |  | Ud |  | Descrição |  | Rend. |  | Preço unitário | Importância
mt15pdr130d |  | m² |  | Membrana altamente transpirante, acrílica, com armadura de poliéster, Traspir EVO UV 210 "ROTHOBLAAS", de 0,3 mm de espessura e 210 g/m², de 0,04 m de espessura de ar equivalente face à difusão de vapor de água, segundo NP EN 1931, estanquidade à água classe W1 segundo EN 1928, permeabilidade ao ar 0,02 m³/h·m² a 50 Pa, Euroclasse B-s1, d0 de reacção ao fogo, segundo NP EN 13501-1, com resistência aos raios UV, intervalo de temperatura de trabalho de -40 a 100°C, para colocar sob revestimentos com réguas de madeira, com juntas abertas de até 50 mm de largura máxima, fornecida em rolos de 1,50x50 m, segundo NP EN 13859-2. |  | 1.15 |  | 4.35 | 5
mt15pdr300M |  | Ud |  | Grampo L "ROTHOBLAAS", de aço galvanizado, de 8 mm de altura; para a fixação de lâminas para o controlo do vapor. |  | 5 |  | 0.02 | 0.1
mt15pdr140d |  | m |  | Fita autocolante Front Band UV "ROTHOBLAAS", com adesivo acrílico sem dissolventes e película de separação de papel siliconado, de 0,6 mm de espessura e 75 mm de largura, com resistência aos raios UV, intervalo de temperatura de trabalho de -30 a 100°C, para aplicar em interiores e exteriores, para a fixação e a vedação de lâminas impermeabilizantes e para o controlo do vapor Traspir Evo UV 210 "ROTHOBLAAS", fornecida em rolos de 20 m de comprimento. |  | 1.02 |  | 4.27 | 4.36
mo054 |  | h |  | Oficial de 1ª montador de isolamentos. |  | 0.046 |  | 23.31 | 1.07
mo101 |  | h |  | Ajudante de montador de isolamentos. |  | 0.023 |  | 22.13 | 0.51
|  | % |  | Custos directos complementares |  | 2 |  | 11.04 | 0.22
Custo de manutenção decenal: 2,51€ nos primeiros 10 anos. | [7 empty] | Total: | 11.26
Referência e título da norma |  |  |  |  | Aplicabilidade(a) |  | Obrigatoriedade(b) |  |  | Sistema(c)
EN 13859-2:2010 |  |  |  |  | 142011 |  | 142012 |  |  | 1/3/4
Membranas de impermeabilização f lexíveis — Definição e características de barreiras f lexíveis colocadas sob paredes — Parte 2: Barreiras f lexíveis para paredes
(a) Data de entrada em aplicação da norma harmonizada
(b) Data final do período de coexistência
(c) Sistema de avaliação e verificação da regularidade do desempenho